## 监督检验报告信息
2024年电线电缆产品质量市监督抽查结果
本次抽查了生产领域43家企业50批次产品。所检项目全部符合标准。 依据GB/T 5013.4—2008《额定电压450/750V及以下橡皮绝缘电缆 第4部分：软线和软电缆》、GB/T 5023.3—2008《额定电压450/750V及以下聚氯乙烯绝缘电缆 第3部分：固定布线用无护套电缆》、GB/T 5023.5—2008《额定电压450/750V及以下聚氯乙烯绝缘电缆 第5部分：软电缆（软线）》、GB/T 9330—2020《塑料绝缘控制电缆》、GB/T 12527—2008《额定电压1kV及以下架空绝缘电缆》、GB/T 12706.1—2020《额定电压1kV(Um=1.2kV)到35kV(Um=40.5kV)挤包绝缘电力电缆及附件 第1部分：额定电压1kV(Um=1.2kV)和3kV(Um=3.6kV)电缆》、JB/T 8734.2—2016《额定电压450/750V及以下聚氯乙烯绝缘电缆电线和软线 第2部分：固定布线用电缆电线》、JB/T 8734.3—2016《额定电压450/750V及以下聚氯乙烯绝缘电缆电线和软线 第3部分：连接用软电线和软电缆》、JB/T 8734.5—2016《额定电压450/750V及以下聚氯乙烯绝缘电缆电线和软线 第5部分：屏蔽电线》等标准，对绝缘平均厚度，绝缘最薄处厚度，护套平均厚度，护套最薄处厚度，导体电阻，绝缘老化前抗张强度，绝缘老化前断裂伸长率，绝缘老化后抗张强度，绝缘老化前后抗张强度变化率，绝缘老化后断裂伸长率，绝缘老化前后断裂伸长率变化率，绝缘热收缩，绝缘热延伸，护套老化前抗张强度，护套老化前断裂伸长率，护套老化后抗张强度，护套老化前后抗张强度变化率，护套老化后断裂伸长率，护套老化前后断裂伸长率变化率，护套热失重试验，曲挠试验，单根垂直燃烧试验等22个项目进行了检验。 具体抽查结果见附件。
附件
2024年电线电缆产品质量市级监督抽查结果汇总表
序号 | 抽样领域 | 产品名称 | 受检单位名称 | 统一社会信用代码 | 标称生产者名称 | 生产日期或批号 | 规格型号 | 商标 | 抽查结果 | 不合格项目 | 抽样日期 | 行政区划 | 承检单位
1 | 生产领域 | 普通强度橡套软线 | 博龙线缆（青岛）有限公司 | 91370213MA3M9D1C1E | / | 2023-12-09/— | 60245 IEC 53(YZ)-300/500 2×1.5 | — | 所检项目符合标准 | / | 2024-03-08 | 李沧区 | 青岛市产品质量检验研究院
2 | 生产领域 | 交联聚乙烯绝缘聚氯乙烯护套电力电缆 | 青岛汉缆股份有限公司 | 91370200264821953P | / | 2023/4/29/— | YJV-0.6/1 3×4+1×2.5 | — | 所检项目符合标准 | / | 2024-03-08 | 崂山区 | 青岛市产品质量检验研究院
3 | 生产领域 | 交联聚乙烯绝缘聚烯烃护套无卤低烟单根阻燃电力电缆 | 青岛长城电力集团有限公司 | 913702826645051246 | / | 2023/12/15/— | WDZ-YJY-0.6/1 3×16 | — | 所检项目符合标准 | / | 2024-03-08 | 即墨区 | 青岛市产品质量检验研究院
4 | 生产领域 | 聚氯乙烯绝缘聚氯乙烯护套电力电缆 | 青岛华东电缆电器有限公司 | 91370214264595669Y | / | 2023-11-16/— | VLV-0.6/1 1×120 | — | 所检项目符合标准 | / | 2024-03-08 | 城阳区 | 青岛市产品质量检验研究院
5 | 生产领域 | 聚氯乙烯绝缘聚氯乙烯护套电力电缆 | 青岛金州电缆有限公司 | 91370281713770996L | / | 2024.3.6/— | VV-0.6/1 3×10 | — | 所检项目符合标准 | / | 2024-03-08 | 胶州市 | 青岛市产品质量检验研究院
6 | 生产领域 | 聚氯乙烯绝缘聚氯乙烯护套控制电缆 | 青岛海河特种电缆制造有限公司 | 913702146612837655 | / | 2024/1/16/— | KVV-450/750 4×1.5 | — | 所检项目符合标准 | / | 2024-03-08 | 城阳区 | 青岛市产品质量检验研究院
7 | 生产领域 | 铜芯聚氯乙烯绝缘聚氯乙烯护套屏蔽软电线 | 青岛海河特种电缆制造有限公司 | 913702146612837655 | / | 2023年12月10日/— | RVVP-300/300 2×0.75 | — | 所检项目符合标准 | / | 2024-03-08 | 城阳区 | 青岛市产品质量检验研究院
8 | 生产领域 | 普通聚氯乙烯护套软线 | 青岛盛通线缆有限公司 | 913702037768221837 | / | 2023-10-31/— | 60227 IEC 53(RVV)-300/500 2×0.75 | — | 所检项目符合标准 | / | 2024-03-08 | 市北区 | 青岛市产品质量检验研究院
9 | 生产领域 | 普通聚氯乙烯护套软线 | 相变能源科技（青岛）有限公司 | 9137022256857025XY | / | 2023.06.09/— | 60227 IEC 53(RVV)-300/500 3×0.75 | — | 所检项目符合标准 | / | 2024-03-08 | 城阳区 | 青岛市产品质量检验研究院
10 | 生产领域 | 普通聚氯乙烯护套软线 | 青岛铭华电缆有限公司 | 91370281397079318B | / | 230528/— | 60227 IEC 53(RVV)-300/500 2×1.5 | — | 所检项目符合标准 | / | 2024-03-08 | 胶州市 | 青岛市产品质量检验研究院
11 | 生产领域 | 铜芯聚氯乙烯绝缘聚氯乙烯护套扁形电缆 | 青岛即墨区蓝村双兴电线厂 | 92370282MA3E3HC47E | / | 2022年11月18日/— | BVVB-300/500 2×2.5 | — | 所检项目符合标准 | / | 2024-03-08 | 即墨区 | 青岛市产品质量检验研究院
12 | 生产领域 | 铜芯聚氯乙烯绝缘聚氯乙烯护套扁形电缆 | 青岛长城电力集团有限公司 | 913702826645051246 | / | 2023/7/25/— | BVVB-300/500 2×4 | — | 所检项目符合标准 | / | 2024-03-08 | 即墨区 | 青岛市产品质量检验研究院
13 | 生产领域 | 铜芯聚氯乙烯绝缘聚氯乙烯护套扁形电缆 | 青岛鲁海洋电缆有限公司 | 91370281693799424G | / | 2023年11月26日/— | BVVB-300/500 2×2.5 | — | 所检项目符合标准 | / | 2024-03-08 | 胶州市 | 青岛市产品质量检验研究院
14 | 生产领域 | 铜芯聚氯乙烯绝缘聚氯乙烯护套扁形电缆 | 青岛通力电缆有限公司 | 91370282770267203G | / | 2023年10月20日/— | BVVB-300/500 2×1.5 | — | 所检项目符合标准 | / | 2024-03-08 | 即墨区 | 青岛市产品质量检验研究院
15 | 生产领域 | 一般用途单芯硬导体无护套电缆 | 青岛聚祥电缆有限公司 | 91370282675261129P | / | 2024年03月05日/— | 60227 IEC 01(BV)-450/750 1×4 | — | 所检项目符合标准 | / | 2024-03-08 | 即墨区 | 青岛市产品质量检验研究院
16 | 生产领域 | 一般用途单芯硬导体无护套电缆 | 青岛市泰星电缆有限公司 | 91370281706499317N | / | 2023年6月26日/— | 60227 IEC 01(BV)-450/750 1×4 | — | 所检项目符合标准 | / | 2024-03-08 | 胶州市 | 青岛市产品质量检验研究院
17 | 生产领域 | 一般用途单芯硬导体无护套电缆 | 青岛华东电缆电器有限公司 | 91370214264595669Y | / | 2023年3月20日/— | 60227 IEC 01(BV)-450/750 1×4 | — | 所检项目符合标准 | / | 2024-03-08 | 城阳区 | 青岛市产品质量检验研究院
18 | 生产领域 | 一般用途单芯硬导体无护套电缆 | 上缆电缆（青岛）集团有限公司 | 91370281MA3QC0B1X3 | / | 2023年11月10日/— | 60227 IEC 01(BV)-450/750 1×2.5 | — | 所检项目符合标准 | / | 2024-03-08 | 胶州市 | 青岛市产品质量检验研究院
19 | 生产领域 | 一般用途单芯硬导体无护套电缆 | 青岛汉缆股份有限公司 | 91370200264821953P | / | 2024-01-09/— | 60227 IEC 01(BV)-450/750 1×2.5 | — | 所检项目符合标准 | / | 2024-03-08 | 崂山区 | 青岛市产品质量检验研究院
20 | 生产领域 | 额定电压1kV铝芯交联聚乙烯绝缘架空电缆 | 青岛同和汉缆有限公司 | 91370283081418803F | / | 2023-02-10/— | JKLYJ-1 1×70 | — | 所检项目符合标准 | / | 2024-03-07 | 平度市 | 青岛市产品质量检验研究院
21 | 生产领域 | 交联聚乙烯绝缘聚氯乙烯护套电力电缆 | 青岛一缆电缆有限公司 | 91370281572072018B | / | 2024/03/05/— | YJV-0.6/1 5×16 | — | 所检项目符合标准 | / | 2024-03-07 | 胶州市 | 青岛市产品质量检验研究院
22 | 生产领域 | 交联聚乙烯绝缘聚氯乙烯护套电力电缆 | 青岛青缆科技有限责任公司 | 91370282730630637Y | / | 2023年12月4日/— | YJV-0.6/1 5×16 | — | 所检项目符合标准 | / | 2024-03-07 | 即墨区 | 青岛市产品质量检验研究院
23 | 生产领域 | 交联聚乙烯绝缘聚氯乙烯护套电力电缆 | 青岛天行电缆有限公司 | 91370281092062611B | / | 2023年4月12日/— | YJV-0.6/1 5×6 | — | 所检项目符合标准 | / | 2024-03-07 | 胶州市 | 青岛市产品质量检验研究院
24 | 生产领域 | 聚氯乙烯绝缘聚氯乙烯护套电力电缆 | 青岛中凯联合电缆有限公司 | 91370281614263059J | / | 2023.2.25/— | VV-0.6/1 3×2.5 | — | 所检项目符合标准 | / | 2024-03-07 | 胶州市 | 青岛市产品质量检验研究院
25 | 生产领域 | 铜芯聚氯乙烯绝缘聚氯乙烯护套软电缆 | 青岛胶州湾电缆有限公司 | 91370281MA3U17JC3T | / | 2024-02-22/— | RVV-300/500 2×2.5 | — | 所检项目符合标准 | / | 2024-03-07 | 胶州市 | 青岛市产品质量检验研究院
26 | 生产领域 | 普通聚氯乙烯护套软线 | 青岛新中远电缆电器有限公司 | 91370214727822777E | / | 2024-1-17/— | 60227 IEC 53(RVV)-300/500 3×0.75 | — | 所检项目符合标准 | / | 2024-03-07 | 城阳区 | 青岛市产品质量检验研究院
27 | 生产领域 | 铜芯聚氯乙烯绝缘聚氯乙烯护套扁形电缆 | 青岛航天特种电缆有限公司 | 91370281MA3CD2PM95 | / | 2023年7月25日/— | BVVB-300/500 2×2.5 | — | 所检项目符合标准 | / | 2024-03-07 | 胶州市 | 青岛市产品质量检验研究院
28 | 生产领域 | 铜芯聚氯乙烯绝缘聚氯乙烯护套扁形电缆 | 青岛胶州电缆有限公司 | 91370281169650199R | / | 2023.12.16/— | BVVB-300/500 2×2.5 | — | 所检项目符合标准 | / | 2024-03-07 | 胶州市 | 青岛市产品质量检验研究院
29 | 生产领域 | 内部布线用导体温度为70℃的单芯软导体无护套电缆 | 华泰通电线电缆（青岛）有限公司 | 91370200756907008G | / | 2023.11.11/— | 60227 IEC 06(RV)-300/500 1×0.5 | — | 所检项目符合标准 | / | 2024-03-07 | 李沧区 | 青岛市产品质量检验研究院
30 | 生产领域 | 内部布线用导体温度为70℃的单芯软导体无护套电缆 | 青岛理研电线电缆有限公司 | 91370214713745619G | / | 24年03月05日/— | 60227 IEC 06RV 300/500V 1×0.5(60227 IEC 06(RV)-300/500 1×0.5) | — | 所检项目符合标准 | / | 2024-03-07 | 城阳区 | 青岛市产品质量检验研究院
31 | 生产领域 | 一般用途单芯软导体无护套电缆 | 青岛奥特凯美软控技术有限公司 | 91370213557708014H | / | 2024.1.21/— | 60227 IEC 02(RV)-450/750 1×2.5 | — | 所检项目符合标准 | / | 2024-03-07 | 李沧区 | 青岛市产品质量检验研究院
32 | 生产领域 | 一般用途单芯硬导体无护套电缆 | 青岛青缆科技有限责任公司 | 91370282730630637Y | / | 2023.06.08/— | 60227 IEC 01(BV)-450/750 1×4 | — | 所检项目符合标准 | / | 2024-03-07 | 即墨区 | 青岛市产品质量检验研究院
33 | 生产领域 | 一般用途单芯硬导体无护套电缆 | 青岛建军电缆有限公司 | 91370281MA3TPFXF9G | / | 2024年1月5日/— | 60227 IEC 01(BV)-450/750 1×4 | — | 所检项目符合标准 | / | 2024-03-07 | 胶州市 | 青岛市产品质量检验研究院
34 | 生产领域 | 一般用途单芯硬导体无护套电缆 | 青岛煜城电缆有限公司 | 91370281MACCJKKQ8P | / | 2024.3.3/— | 60227 IEC 01(BV)-450/750 1×2.5 | — | 所检项目符合标准 | / | 2024-03-07 | 胶州市 | 青岛市产品质量检验研究院
35 | 生产领域 | 交联聚乙烯绝缘聚氯乙烯护套电力电缆 | 青岛铭锋电缆集团有限公司 | 91370211675262201Y | / | 2022年04月13日/— | YJLV-0.6/1 4×16 | — | 所检项目符合标准 | / | 2024-03-06 | 西海岸新区 | 青岛市产品质量检验研究院
36 | 生产领域 | 交联聚乙烯绝缘聚氯乙烯护套电力电缆 | 青岛裕华电线电缆有限公司 | 913702817064973543 | / | 2023年12月11日 /— | YJV-0.6/1 3×6 | — | 所检项目符合标准 | / | 2024-03-06 | 胶州市 | 青岛市产品质量检验研究院
37 | 生产领域 | 交联聚乙烯绝缘聚氯乙烯护套电力电缆 | 青岛金州伟业电缆有限公司 | 91370281MA3CNXCT2Y | / | 2023.12.15/— | YJV-0.6/1 5×10 | — | 所检项目符合标准 | / | 2024-03-06 | 胶州市 | 青岛市产品质量检验研究院
38 | 生产领域 | 交联聚乙烯绝缘聚氯乙烯护套电力电缆 | 青岛豪迈电缆集团有限公司 | 913702817137701954 | / | 2023-3-22/— | YJV-0.6/1 3×25+1×16 | — | 所检项目符合标准 | / | 2024-03-06 | 胶州市 | 青岛市产品质量检验研究院
39 | 生产领域 | 交联聚乙烯绝缘聚氯乙烯护套电力电缆 | 青岛长城电缆集团有限公司 | 9137020371805231XE | / | 2024年02月28日/— | YJV-0.6/1 3×16 | — | 所检项目符合标准 | / | 2024-03-06 | 市北区 | 青岛市产品质量检验研究院
40 | 生产领域 | 聚氯乙烯绝缘聚氯乙烯护套电力电缆 | 青岛华强电缆有限公司 | 913702817875811274 | / | 2024年2月23日/— | VV-0.6/1 3×16 | — | 所检项目符合标准 | / | 2024-03-06 | 胶州市 | 青岛市产品质量检验研究院
41 | 生产领域 | 聚氯乙烯绝缘聚氯乙烯护套电力电缆 | 青岛胶缆电缆有限公司 | 91370211061054045N | / | 2024.2.6/— | VV-0.6/1 2×4 | — | 所检项目符合标准 | / | 2024-03-06 | 西海岸新区 | 青岛市产品质量检验研究院
42 | 生产领域 | 聚氯乙烯绝缘聚氯乙烯护套电力电缆 | 青岛华信电缆制造有限公司 | 913702813341974991 | / | 2023.03.29/— | VV-0.6/1 3×16+1×10 | — | 所检项目符合标准 | / | 2024-03-06 | 胶州市 | 青岛市产品质量检验研究院
43 | 生产领域 | 铜芯聚氯乙烯绝缘聚氯乙烯护套屏蔽软电线 | 青岛劲松电缆有限公司 | 913702117180662280 | / | 2024-01-06/— | RVVP-300/300 2×0.5 | — | 所检项目符合标准 | / | 2024-03-06 | 西海岸新区 | 青岛市产品质量检验研究院
44 | 生产领域 | 铜芯聚氯乙烯绝缘聚氯乙烯护套屏蔽软电线 | 青岛昊东电缆有限公司 | 913702116937598363 | / | 2023年04月10日/— | RVVP-300/300 2×0.75 | — | 所检项目符合标准 | / | 2024-03-06 | 西海岸新区 | 青岛市产品质量检验研究院
45 | 生产领域 | 普通聚氯乙烯护套软线 | 青岛雁三希电缆科技有限公司 | 91370281MA3MYE5403 | / | 2023/4/30/— | 60227 IEC 53(RVV)-300/500 2×2.5 | — | 所检项目符合标准 | / | 2024-03-06 | 胶州市 | 青岛市产品质量检验研究院
46 | 生产领域 | 铜芯聚氯乙烯绝缘聚氯乙烯护套扁形电缆 | 青岛昊东电缆有限公司 | 913702116937598363 | / | 2023年06月22日/— | BVVB-300/500 2×2.5 | — | 所检项目符合标准 | / | 2024-03-06 | 西海岸新区 | 青岛市产品质量检验研究院
47 | 生产领域 | 铜芯聚氯乙烯绝缘聚氯乙烯护套扁形电缆 | 青岛博大电缆有限公司 | 913702817702997311 | / | 2024-03-04/— | BVVB-300/500 2×4 | — | 所检项目符合标准 | / | 2024-03-06 | 胶州市 | 青岛市产品质量检验研究院
48 | 生产领域 | 内部布线用导体温度为70℃的单芯软导体无护套电缆 | 青岛澳柯玛新材料有限责任公司 | 9137021173351202X4 | / | 2024年1月8日/— | 60227 IEC 06(RV) 300/500V 0.75（60227 IEC 06(RV)-300/500 1×0.75） | — | 所检项目符合标准 | / | 2024-03-06 | 西海岸新区 | 青岛市产品质量检验研究院
49 | 生产领域 | 一般用途单芯硬导体无护套电缆 | 青岛豪迈电缆集团有限公司 | 913702817137701954 | / | 2023.12.18/— | 60227 IEC 01(BV)-450/750 1×4 | — | 所检项目符合标准 | / | 2024-03-06 | 胶州市 | 青岛市产品质量检验研究院
50 | 生产领域 | 一般用途单芯硬导体无护套电缆 | 青岛华旭电缆有限公司 | 913702817602823624 | / | 2024.3.2/— | 60227 IEC 01(BV)-450/750 1×2.5 | — | 所检项目符合标准 | / | 2024-03-06 | 胶州市 | 青岛市产品质量检验研究院