## 监督检验报告信息
2024年建筑用夹层玻璃产品质量市监督抽查结果
本次抽查了生产领域10家企业10批次产品。所检项目全部符合标准。 依据GB 15763.3-2009《建筑用安全玻璃第3部分：夹层玻璃》等标准，对厚度偏差，耐热性，耐湿性，耐辐照性，落球冲击剥离性能，霰弹袋冲击性能等6个项目进行了检验。 具体抽查结果见附件。
附件
2024年建筑用夹层玻璃产品质量市级监督抽查结果汇总表
序号 | 抽样领域 | 产品名称 | 受检单位名称 | 统一社会信用代码 | 标称生产者名称 | 生产日期或批号 | 规格型号 | 商标 | 抽查结果 | 不合格项目 | 抽样日期 | 行政区划 | 承检单位
1 | 生产领域 | 建筑用夹层玻璃 | 青岛锦绣前程节能玻璃有限公司 | 91370285671764247E | / | 2024-04-09/— | 6mm+1.52mmPVB+6mm | / | 所检项目符合标准 | / | 2024-04-09 | 莱西市 | 青岛市产品质量检验研究院
2 | 生产领域 | 建筑用夹层玻璃 | 青岛恒瑞广泰玻璃有限公司 | 913702825990465732 | / | 2024-04-08/— | 6mm+0.76mmPVB+6mm | / | 所检项目符合标准 | / | 2024-04-08 | 即墨区 | 青岛市产品质量检验研究院
3 | 生产领域 | 钢化夹层玻璃 | 青岛一诺玻璃有限公司 | 91370283690331711Y | / | 2024-04-09/— | 6mm+1.14mmPVB+6mm | / | 所检项目符合标准 | / | 2024-04-10 | 平度市 | 青岛市产品质量检验研究院
4 | 生产领域 | 夹胶玻璃 | 青岛民兴玻璃科技有限公司 | 91370285057293983X | / | 2024-03-20/— | 5mm+0.76mmPVB+5mm | / | 所检项目符合标准 | / | 2024-04-09 | 莱西市 | 青岛市产品质量检验研究院
5 | 生产领域 | 夹胶玻璃 | 青岛欣晶玻璃科技有限公司 | 91370222557705702D | / | 2024-04-16/— | 5mm+0.76mmPVB+5mm | / | 所检项目符合标准 | / | 2024-04-18 | 城阳区 | 青岛市产品质量检验研究院
6 | 生产领域 | 建筑用夹层玻璃 | 青岛中江玻璃有限公司 | 91370282675275256U | / | 2024-03-27/— | 6mm+0.76mmPVB+6mm | / | 所检项目符合标准 | / | 2024-04-08 | 即墨区 | 青岛市产品质量检验研究院
7 | 生产领域 | 夹胶玻璃 | 青岛聚杰钢化玻璃有限公司 | 913702830572860386 | / | 2024-04-06/— | 6mm+0.76mmPVB+6mm | / | 所检项目符合标准 | / | 2024-04-10 | 平度市 | 青岛市产品质量检验研究院
8 | 生产领域 | 夹胶玻璃 | 青岛晶典玻璃有限公司 | 91370211664508085L | / | 2024-04-01/— | 5mm+0.76mmPVB+5mm | / | 所检项目符合标准 | / | 2024-04-16 | 西海岸新区 | 青岛市产品质量检验研究院
9 | 生产领域 | 夹层玻璃 | 台玻青岛玻璃有限公司 | 91370211718039326X | / | 2024-04-08/— | 3mm+0.76mmPVB+3mm | / | 所检项目符合标准 | / | 2024-04-17 | 西海岸新区 | 青岛市产品质量检验研究院
10 | 生产领域 | 夹层玻璃 | 青岛金晶股份有限公司 | 913702001638718120 | / | 2024-03-18/— | 6mm+1.52mmPVB+6mm | / | 所检项目符合标准 | / | 2024-04-16 | 西海岸新区 | 青岛市产品质量检验研究院