## 监督检验报告信息
2024年塑料购物袋产品质量市监督抽查结果
本次抽查了16家单位的20批次产品。其中，生产领域4家企业4批次，流通领域12家经销单位16批次。不合格产品检出率为15%。 依据GB/T 21661-2020《塑料购物袋》、GB/T 38082-2019《生物降解塑料购物袋》等标准，对环保要求，厚度极限偏差，提吊试验，跌落试验，漏水性，封合强度，落镖冲击等7个项目进行了检验。 抽查发现有2家企业的3批次产品不符合相关标准要求，不合格项目为：落镖冲击。我局已依法对不合格产品开始了后处理工作。 具体抽查结果见附件。
附件
2024年塑料购物袋产品质量市级监督抽查结果汇总表
序号 | 抽样领域 | 产品名称 | 受检单位名称 | 统一社会信用代码 | 标称生产者名称 | 生产日期或批号 | 规格型号 | 商标 | 抽查结果 | 不合格项目 | 抽样日期 | 行政区划 | 承检单位
1 | 流通领域 | 非食品直接接触用生物降解塑料购物袋 | 青岛春阳大润发商业有限公司城阳分公司 | 91370214595275512M | 青岛安顺和包装科技有限公司 | —/— | 550mm×（320+150）mm×0.035mm 6kg | / | 不合格 | 落镖冲击 | 2024-04-02 | 城阳区 | 青岛市产品质量检验研究院
2 | 流通领域 | 非食品直接接触用生物降解塑料购物袋 | 李沧区乐可好便利店 | 92370213MACRDFGU2J | 青岛坤鹏塑料制品有限公司 | —/— | 540mm×（295+72.5×2）mm×0.035mm 5kg | / | 不合格 | 落镖冲击 | 2024-04-10 | 李沧区 | 青岛市产品质量检验研究院
3 | 流通领域 | 非食品直接接触用生物降解塑料购物袋 | 李沧区乐可好便利店 | 92370213MACRDFGU2J | 青岛坤鹏塑料制品有限公司 | —/— | 450mm×（215+62.5×2）mm×0.035mm 3kg | / | 不合格 | 落镖冲击 | 2024-04-10 | 李沧区 | 青岛市产品质量检验研究院
4 | 生产领域 | 食品直接接触用塑料购物袋 | 青岛周氏塑料包装有限公司 | 91370214595291192R | / | 2024-02-01/— | 300mm×（110+40×2）mm×0.03mm 1kg | / | 所检项目符合标准 | / | 2024-03-08 | 城阳区 | 青岛市产品质量检验研究院
5 | 生产领域 | 非食品直接接触用塑料购物袋 | 青岛三合实验室装备股份有限公司 | 913702817803959037 | / | 2023-12-29/— | 480mm×（280+70×2）mm×0.03mm 2kg | / | 所检项目符合标准 | / | 2024-03-15 | 胶州市 | 青岛市产品质量检验研究院
6 | 生产领域 | 塑料购物袋 | 青岛云峰塑料制品有限公司 | 913702127403706480 | / | 2024-03-05/— | 370×（235+60×2）×0.03mm 0.7kg | / | 所检项目符合标准 | / | 2024-03-14 | 崂山区 | 青岛市产品质量检验研究院
7 | 流通领域 | 生物降解购物袋 | 青岛利客来集团城阳购物广场有限公司 | 913702145577388383 | 青岛海岛电力电气设备制造有限公司 | —/— | 560×（310+75×2）×0.035mm 5kg | / | 所检项目符合标准 | / | 2024-03-26 | 城阳区 | 青岛市产品质量检验研究院
8 | 流通领域 | 非食品直接接触用生物降解塑料购物袋 | 利群集团城阳购物广场有限公司城中城超市 | 91370214MA3EQ6N771 | 青岛周氏塑料包装有限公司 | —/— | 500mm×（280+70×2）mm×0.035mm 2kg | / | 所检项目符合标准 | / | 2024-03-29 | 城阳区 | 青岛市产品质量检验研究院
9 | 流通领域 | 生物降解塑料购物袋 | 青岛维客商业连锁有限公司沧口公园超市 | 91370213MA3EYJL81T | 山东荣光实业有限公司 | —/— | 600mm×（400+90×2）mm×0.035mm 4kg | / | 所检项目符合标准 | / | 2024-03-29 | 李沧区 | 青岛市产品质量检验研究院
10 | 生产领域 | 非食品接触用塑料购物袋 | 青岛平度宇洁降解塑料有限公司 | 91370283706491913F | / | 2024-03-25/— | 580×（340+80）×0.03mm 5kg | / | 所检项目符合标准 | / | 2024-04-01 | 平度市 | 青岛市产品质量检验研究院
11 | 流通领域 | 生物降解塑料购物袋 | 青岛家佳源（即墨）购物中心有限公司 | 9137028256470779X5 | 青岛普诺恩生物科技有限公司 | —/— | 480×（250+130）×0.038mm 3kg | / | 所检项目符合标准 | / | 2024-04-07 | 即墨区 | 青岛市产品质量检验研究院
12 | 流通领域 | 非食品直接接触用生物降解塑料购物袋 | 青岛永旺东泰商业有限公司合肥路永旺广场 | 9137020039780206X2 | 海城中央化学有限公司 | —/— | 480mm×（250+130）mm×0.040mm 2kg | / | 所检项目符合标准 | / | 2024-04-08 | 市北区 | 青岛市产品质量检验研究院
13 | 流通领域 | 生物降解购物袋 | 李沧区优同建英便利店 | 92370213MA3PNN0B3M | 青岛海岛电力电气设备制造有限公司 | —/— | 540×（295+72.5×2）×0.04mm 5kg | / | 所检项目符合标准 | / | 2024-04-08 | 李沧区 | 青岛市产品质量检验研究院
14 | 流通领域 | 非食品直接接触用生物降解塑料购物袋 | 上海华润万家超市有限公司青岛万象城店 | 91370202325956166Q | 广东崇熙环保科技有限公司 | —/— | 660mm×（431+203）mm×0.05mm 7kg | / | 所检项目符合标准 | / | 2024-04-10 | 市南区 | 青岛市产品质量检验研究院
15 | 流通领域 | 非食品直接接触用生物降解塑料购物袋 | 上海华润万家超市有限公司青岛万象城店 | 91370202325956166Q | 广东崇熙环保科技有限公司 | —/— | 510mm×（305+140）mm×0.05mm 5kg | / | 所检项目符合标准 | / | 2024-04-10 | 市南区 | 青岛市产品质量检验研究院
16 | 流通领域 | 非食品直接接触用生物降解塑料购物袋 | 市南区喜泽便利店 | 92370202MA3NRL6G7H | 青岛中汇佳品包装材料有限公司 | —/— | 540mm×（295+72.5×2）mm×0.04mm 5kg | / | 所检项目符合标准 | / | 2024-04-10 | 市南区 | 青岛市产品质量检验研究院
17 | 流通领域 | 非食品直接接触用生物降解塑料购物袋 | 市南区喜泽便利店 | 92370202MA3NRL6G7H | 青岛中汇佳品包装材料有限公司 | —/— | 450mm×（215+62.5×2）mm×0.04mm 3kg | / | 所检项目符合标准 | / | 2024-04-10 | 市南区 | 青岛市产品质量检验研究院
18 | 流通领域 | 非食品直接接触用生物降解塑料购物袋 | 麦德龙商业集团有限公司黄岛商场 | 91370211599012242U | 深圳金藤新材料科技有限公司 | —/— | 620×（500+200）×0.05mm 承重：10kg | / | 所检项目符合标准 | / | 2024-04-11 | 西海岸新区 | 青岛市产品质量检验研究院
19 | 流通领域 | 非食品接触用生态降解塑料购物袋 | 山东潍坊百货集团股份有限公司即墨中百佳乐家超市 | 91370282753797341N | 潍坊中百实业发展有限公司 | —/— | 480×（300+70×2）×0.03mm 3kg | / | 所检项目符合标准 | / | 2024-04-11 | 即墨区 | 青岛市产品质量检验研究院
20 | 流通领域 | 非食品接触用生态降解塑料购物袋 | 山东潍坊百货集团股份有限公司即墨中百佳乐家超市 | 91370282753797341N | 潍坊中百实业发展有限公司 | —/— | 600×（400+100×2）×0.03mm 5kg | / | 所检项目符合标准 | / | 2024-04-11 | 即墨区 | 青岛市产品质量检验研究院