## 监督检验报告信息
2024年无规共聚聚丙烯（PP-R）管材产品质量市监督抽查结果
本次抽查了11家单位的20批次产品。其中，生产领域4家企业8批次，流通领域7家经销单位12批次。所检项目全部符合标准。 依据GB/T 18742.2-2017《冷热水用聚丙烯管道系统 第2部分：管材》等标准，对规格及尺寸，纵向回缩率，简支梁冲击，静液压强度（20℃，1h），静液压强度（95℃，22h），静液压强度（95℃，165h），高锰酸钾消耗量，铅，镉等9个项目进行了检验。 具体抽查结果见附件。
附件
2024年无规共聚聚丙烯（PP-R）管材产品质量市级监督抽查结果汇总表
序号 | 抽样领域 | 产品名称 | 受检单位名称 | 统一社会信用代码 | 标称生产者名称 | 生产日期或批号 | 规格型号 | 商标 | 抽查结果 | 不合格项目 | 抽样日期 | 行政区划 | 承检单位
1 | 生产领域 | 冷热水用聚丙烯（PP-R）管材 | 青岛崂山管业科技有限公司 | 913702006971512629 | / | 2023-08-29/— | dn25×3.5mm S3.2 | 崂山 | 所检项目符合标准 | / | 2024-03-05 | 即墨区 | 青岛市产品质量检验研究院
2 | 生产领域 | PP-R热水管道 | 青岛法尔塑胶管业有限公司 | 913702117403992566 | / | 2023-10-18/— | S3.2 DN20×2.8 | 坤兴 | 所检项目符合标准 | / | 2024-03-05 | 西海岸新区 | 青岛市产品质量检验研究院
3 | 生产领域 | 冷热水用聚丙烯（PP-R）管材 | 青岛崂山管业科技有限公司 | 913702006971512629 | / | 2023-07-14/— | dn25×2.8mm S4 | 崂山 | 所检项目符合标准 | / | 2024-03-05 | 即墨区 | 青岛市产品质量检验研究院
4 | 生产领域 | PPR冷水管 | 青岛法尔塑胶管业有限公司 | 913702117403992566 | / | 2023-03-16/— | S4 PN1.6 dn25×2.8 | 坤兴 | 所检项目符合标准 | / | 2024-03-05 | 西海岸新区 | 青岛市产品质量检验研究院
5 | 生产领域 | 无规共聚聚丙烯PP-R管 | 山东浩康管业发展有限公司 | 91370211568571498N | / | 2023-06-01/— | S3.2 dn32×en4.4 | 圆浩康 | 所检项目符合标准 | / | 2024-03-06 | 西海岸新区 | 青岛市产品质量检验研究院
6 | 生产领域 | 无规共聚聚丙烯PP-R管 | 山东浩康管业发展有限公司 | 91370211568571498N | / | 2023-06-12/— | S3.2 dn25×en3.5 | 圆浩康 | 所检项目符合标准 | / | 2024-03-06 | 西海岸新区 | 青岛市产品质量检验研究院
7 | 生产领域 | 亿润牌PP-R采暖专用管材 | 青岛亿润暖通设备有限公司 | 91370212760255196Q | / | 2023-04-10/— | S3.2 dn32×4.4mm | / | 所检项目符合标准 | / | 2024-03-12 | 崂山区 | 青岛市产品质量检验研究院
8 | 生产领域 | PP-R冷热水聚丙烯管材 | 青岛亿润暖通设备有限公司 | 91370212760255196Q | / | 2023-06-02/— | S3.2 dn25×en3.5mm | / | 所检项目符合标准 | / | 2024-03-12 | 崂山区 | 青岛市产品质量检验研究院
9 | 流通领域 | PP-R生态管 | 青岛佳禾家建筑装饰设计有限公司 | 91370214MA3P9YLC9H | 金德管业集团有限公司 | 2022-03-20/— | S3.2 dn20×en2.8mm | / | 所检项目符合标准 | / | 2024-03-22 | 城阳区 | 青岛市产品质量检验研究院
10 | 流通领域 | PP-R 冷热水管材 | 青岛佳禾家建筑装饰设计有限公司 | 91370214MA3P9YLC9H | 天津市伟星新型建材有限公司 | 2024-01-19/3240101527 | S3.2 dn20×en2.8 外黄内白 | 伟星 | 所检项目符合标准 | / | 2024-03-22 | 城阳区 | 青岛市产品质量检验研究院
11 | 流通领域 | PP-R冷热水管材 | 李沧区兆年鑫建材经营部 | 92370213MA3D2HF4XB | 天津市伟星新型建材有限公司 | 2024-03-07/— | S3.2 dn20×en2.8 绿色 | 伟星 | 所检项目符合标准 | / | 2024-03-22 | 李沧区 | 青岛市产品质量检验研究院
12 | 流通领域 | PP-R双层管冷热水管材 | 李沧区兆年鑫建材经营部 | 92370213MA3D2HF4XB | 日丰企业（天津）有限公司 | 2023-10-31/— | S3.2 dn20×2.8 | 日丰 | 所检项目符合标准 | / | 2024-03-22 | 李沧区 | 青岛市产品质量检验研究院
13 | 流通领域 | PP-R管材 | 青岛宇航程商贸有限公司 | 91370211MA3T16CP1P | 山东联塑科技实业有限公司 | 2024-01-12/— | S3.2 dn25×en3.5 | 联塑 | 所检项目符合标准 | / | 2024-03-22 | 西海岸新区 | 青岛市产品质量检验研究院
14 | 流通领域 | PP-R冷热水管 | 李沧区双赢精品五金店 | 92370213MA3EEUR993 | 天津市伟星新型建材有限公司 | 2023-10-07/— | dn25×en3.5 | / | 所检项目符合标准 | / | 2024-04-07 | 李沧区 | 青岛市产品质量检验研究院
15 | 流通领域 | PP-R给水管 | 李沧区一帆风顺水暖器材经销处 | 92370213MA3E57R38K | 诸暨市风帆管业有限公司 | 2024-01-19/— | S2.5 dn25×en4.2mm | 一帆风顺 | 所检项目符合标准 | / | 2024-04-07 | 李沧区 | 青岛市产品质量检验研究院
16 | 流通领域 | PP-R 冷热水管 | 李沧区一帆风顺水暖器材经销处 | 92370213MA3E57R38K | 淄博洁林塑料制管有限公司 | —/240306 | S3.2 dn20×2.8 | 洁林 | 所检项目符合标准 | / | 2024-04-07 | 李沧区 | 青岛市产品质量检验研究院
17 | 流通领域 | 冷热水用PP-R精品家装管 | 即墨区修文强水暖器材商店 | 92370282MA3MUBFCXC | 日源管业科技（苏州）有限公司 | 2020-12-24/— | S3.2 dn32×en4.4mm PN2.0Mpa | 日源 | 所检项目符合标准 | / | 2024-04-08 | 即墨区 | 青岛市产品质量检验研究院
18 | 流通领域 | 纳米抗菌管 | 即墨区修文强水暖器材商店 | 92370282MA3MUBFCXC | 日源管业科技（苏州）有限公司 | 2021-10-25/— | S3.2 dn25×en3.5mm | 日源 | 所检项目符合标准 | / | 2024-04-08 | 即墨区 | 青岛市产品质量检验研究院
19 | 流通领域 | PP-R家装专用管（热水管） | 即墨市顺亮水暖器材店 | 92370282MA3F62223L | 浙江中财管道科技股份有限公司 | 2022-08-02/— | S3.2 dn25×en3.5mm | 图形商标 | 所检项目符合标准 | / | 2024-04-08 | 即墨区 | 青岛市产品质量检验研究院
20 | 流通领域 | 中财PP-R家装专用管（热水管） | 即墨市顺亮水暖器材店 | 92370282MA3F62223L | 天津中财型材有限责任公司 | 2023-01-04/— | S3.2 dn20×en2.8mm | 图形商标 | 所检项目符合标准 | / | 2024-04-08 | 即墨区 | 青岛市产品质量检验研究院