## 监督检验报告信息
2024年滴灌带产品质量市监督抽查结果
本次在生产领域抽查了1家单位的1批次产品。 监督抽查不合格产品检出率为100% 依据GB/T 19812.1-2017《塑料节水灌溉器材第1部分：单翼迷宫式滴灌带》等标准，对外观、不透光性、内径极限偏差、壁厚极限偏差、滴水孔间距偏差率、流量均匀性、耐水压、爆破压力、耐拉拔性能、炭黑含量、炭黑分散、氧化诱导时间12个项目进行了检验。 抽查发现有1家企业的1批次产品不符合相关标准要求，不合格项目为：壁厚极限偏差、流量均匀性、耐拉拔性能、氧化诱导时间。我局已依法对不合格产品开始了后处理工作。 具体抽查结果见附件。
附件
2024年滴灌带产品质量市级监督抽查结果汇总表
序号 | 产品类别 | 抽样领域 | 产品名称 | 受检单位名称 | 统一社会信用代码 | 标称生产者名称 | 生产日期或批号 | 规格型号 | 商标 | 抽查结果 | 不合格项目 | 抽样日期 | 行政区划 | 承检单位
1 | 滴管带 | 生产领域 | 单翼迷宫滴灌带 | 莱西市永兴滴灌厂 | 92370285MA3DP2BR7M | 莱西市永兴滴灌厂 | 2024.07.16 | MGD16×0.24×15-3.8-1.0 | / | 不合格 | 壁厚极限偏差、流量均匀性、耐拉拔性能、氧化诱导时间 | 2024-09-25 | 莱西市 | 济南市产品质量检验院