## 监督检验报告信息
2024年阻燃胶合板产品质量市监督抽查结果
本次抽查了流通领域5家经销单位10批次产品。所检项目全部符合标准。 依据GB/T 17657-2013《人造板及饰面人造板理化性能试验方法》、GB 8624-2012《建筑材料及制品燃烧性能分级》等标准，对甲醛释放量，燃烧性能（燃烧增长速率指数FIGRA0.4MJ、火焰横向蔓延长度、600s的总放热量THR600s、60s内焰尖高度 Fs、60s内有无燃烧滴落物引燃滤纸现象）等2个项目进行了检验。 具体抽查结果见附件。
附件
2024年阻燃胶合板产品质量市级监督抽查结果汇总表
序号 | 抽样领域 | 产品名称 | 受检单位名称 | 统一社会信用代码 | 标称生产者名称 | 生产日期或批号 | 规格型号 | 商标 | 抽查结果 | 不合格项目 | 抽样日期 | 行政区划 | 承检单位
1 | 流通领域 | 难燃胶合板 | 青岛世纪九州建材有限公司 | 91370214MA3NT00W36 | 浙江升华云峰新材股份有限公司 | 2024-08-12/— | 2440×1220×15(mm) | 莫干山 | 所检项目符合标准 | / | 2024-10-22 | 城阳区 | 青岛市产品质量检验研究院
2 | 流通领域 | 难燃胶合板 | 青岛世纪九州建材有限公司 | 91370214MA3NT00W36 | 浙江升华云峰新材股份有限公司 | 2024-07-22/— | 2440×1220×12(mm) | 莫干山 | 所检项目符合标准 | / | 2024-10-22 | 城阳区 | 青岛市产品质量检验研究院
3 | 流通领域 | 难燃胶合板 | 李沧区宏图亚太装饰材料经销处 | 92370213MA3EDFER7G | 德华兔宝宝装饰新材股份有限公司 | —/2024-05-06 | 2440×1220×12(mm) | TUBAO 兔宝宝 | 所检项目符合标准 | / | 2024-10-18 | 李沧区 | 青岛市产品质量检验研究院
4 | 流通领域 | 难燃胶合板 | 李沧区宏图亚太装饰材料经销处 | 92370213MA3EDFER7G | 德华兔宝宝装饰新材股份有限公司 | —/2024-05-06 | 2440×1220×15(mm) | TUBAO 兔宝宝 | 所检项目符合标准 | / | 2024-10-18 | 李沧区 | 青岛市产品质量检验研究院
5 | 流通领域 | 难燃胶合板 | 青岛甘力装饰材料工程有限公司 | 91370213MA3DRQB452 | 千年舟新材科技集团股份有限公司 | 2024-07-10/— | 1220×2440×12(mm) | 千年舟 | 所检项目符合标准 | / | 2024-10-21 | 李沧区 | 青岛市产品质量检验研究院
6 | 流通领域 | 阻燃板 | 中岳达（山东）建材有限公司 | 91370203MAC5UTW69J | 泰山石膏有限公司 | 2021-09-17/— | 2440×1220×15(mm) | 泰山西湖 | 所检项目符合标准 | / | 2024-10-12 | 市北区 | 青岛市产品质量检验研究院
7 | 流通领域 | 阻燃板 | 中岳达（山东）建材有限公司 | 91370203MAC5UTW69J | 泰山石膏有限公司 | 2021-09-17/— | 2440×1220×12(mm) | 泰山西湖 | 所检项目符合标准 | / | 2024-10-12 | 市北区 | 青岛市产品质量检验研究院
8 | 流通领域 | 难燃胶合板 | 青岛甘力装饰材料工程有限公司 | 91370213MA3DRQB452 | 千年舟新材科技集团股份有限公司 | 2024-09-30/— | 1220×2440×15(mm) | 千年舟 | 所检项目符合标准 | / | 2024-10-21 | 李沧区 | 青岛市产品质量检验研究院
9 | 流通领域 | 难燃胶合板 | 崂山区水岸绿洲建材商行 | 92370212MA3T58GF22 | 北新集团建材股份有限公司 | 2024-07-19/— | 1220×2440×12（mm） | 龙牌 | 所检项目符合标准 | / | 2024-10-10 | 崂山区 | 青岛市产品质量检验研究院
10 | 流通领域 | 难燃胶合板 | 崂山区水岸绿洲建材商行 | 92370212MA3T58GF22 | 北新集团建材股份有限公司 | 2024-07-19/— | 1220×2440×15（mm） | 龙牌 | 所检项目符合标准 | / | 2024-10-10 | 崂山区 | 青岛市产品质量检验研究院