## 监督检验报告信息
2024年水泥产品质量市监督抽查结果
本次抽查了32家单位的40批次产品。其中，生产领域4家企业8批次，流通领域28家经销单位32批次。 监督抽查不合格产品检出率为5% 。 依据GB 175-2023《通用硅酸盐水泥》、GB/T 3183-2017《砌筑水泥》等标准，对组分、不溶物、三氧化硫、烧失量、氯离子、氧化镁、水泥中水溶性铬（VI）、凝结时间、安定性、强度、放射性、细度、保水率等13个项目进行了检验。 抽查发现有2家企业的2批次产品不符合相关标准要求，不合格项目为： （列出所有项目名称） 。我局已依法对不合格产品开始了后处理工作。 具体抽查结果见附件。
附件
2024年水泥产品质量市级监督抽查结果汇总表
序号 | 产品类别 | 抽样领域 | 产品名称 | 受检单位名称 | 统一社会信用代码 | 标称生产者名称 | 生产日期或批号 | 规格型号 | 商标 | 抽查结果 | 不合格项目 | 抽样日期 | 行政区划 | 承检单位
1 | 水泥 | 流通领域 | 复合硅酸盐水泥 | 即墨市王村镇春昊建材商店 | 92370282MA3E3G5L96 | 山东莲山水泥股份有限公司 | 2024.7.12// | P.C 42.5 | / | 不合格 | 抗压强度-28d抗压强度平均值；组分（熟料+石膏、混合材料） | 2024-08-12 | 即墨区 | 烟台市标准计量检验检测中心
2 | 水泥 | 流通领域 | 普通硅酸盐水泥 | 青岛伟东天成建材有限公司 | 91370211MA3TU4863G | 日照明珠新型建材有限公司 | 2024.7.25// | P.O 42.5 | / | 不合格 | 组分（熟料+石膏、替代混合材料-石灰石、混合材料）；氧化镁；抗压强度-28d抗压强度平均值 | 2024-08-14 | 西海岸新区 | 烟台市标准计量检验检测中心
3 | 水泥 | 流通领域 | 砌筑水泥 | 城阳区宏鲁高帆装饰材料经营部 | 92370214MA3NNNQU27 | 山东莲山水泥股份有限公司 | 2024.7.28// | M32.5 | / | 合格 |  | 2024-08-13 | 城阳区 | 烟台市标准计量检验检测中心
4 | 水泥 | 流通领域 | 砌筑水泥 | 城阳区陈从兴建材店 | 92370214MA7MWW3Q30 | 五莲县天诚水泥有限公司 | 2024.7.31// | M32.5 | / | 合格 |  | 2024-08-13 | 城阳区 | 烟台市标准计量检验检测中心
5 | 水泥 | 流通领域 | 砌筑水泥 | 城阳区城鑫佳园建材经销处 | 92370214MA3M9DNG4E | 莒县城阳水泥有限公司 | 2024.8.9// | M32.5 | / | 合格 |  | 2024-08-13 | 城阳区 | 烟台市标准计量检验检测中心
6 | 水泥 | 流通领域 | 砌筑水泥 | 黄岛区广众源建材商店 | 92370211MA3QQGFB71 | 日照市第三水泥厂 | 2024.7.18// | M32.5 | / | 合格 |  | 2024-08-08 | 西海岸新区 | 烟台市标准计量检验检测中心
7 | 水泥 | 流通领域 | 砌筑水泥 | 平度市靓宇建材经营部 | 92370283MA3EJH8731 | 青岛平度市麻兰七里山水泥有限公司 | 240817/0014 | M32.5 | 利民 | 合格 |  | 2024-08-20 | 平度市 | 烟台市标准计量检验检测中心
8 | 水泥 | 流通领域 | 砌筑水泥 | 青岛金辉艺建筑有限公司 | 91370285MAC5F9TC2Q | 莱阳市博莱建材有限公司 | 20240816// | M32.5 | 博莱 | 合格 |  | 2024-08-20 | 莱西市 | 烟台市标准计量检验检测中心
9 | 水泥 | 流通领域 | 砌筑水泥 | 莱西市万顺兴装饰材料店 | 92370285MA3DXRYC29 | 招远玲珑水泥有限公司 | 2024/08/01// | M32.5 | 玲珑山 | 合格 |  | 2024-08-08 | 莱西市 | 烟台市标准计量检验检测中心
10 | 水泥 | 流通领域 | 砌筑水泥 | 平度市王玉泉建材销售部 | 92370283MA3NYCQM74 | 沂水县第二水泥厂 | 2024年7月24日/A048 | M32.5 | TDCU | 合格 |  | 2024-08-05 | 平度市 | 烟台市标准计量检验检测中心
11 | 水泥 | 流通领域 | 砌筑水泥 | 青岛金瑞山河建材有限公司 | 91370211MABX84CT58 | 山东杰达新型建材有限责任公司 | 2024.8.12// | M32.5级 | / | 合格 |  | 2024-08-14 | 西海岸新区 | 烟台市标准计量检验检测中心
12 | 水泥 | 流通领域 | 复合硅酸盐水泥 | 黄岛区安传海预制件厂 | 92370211MA3F7RTB26 | 莒州水泥（日照）有限公司 | 2024.8.12// | P.C 42.5 | / | 合格 |  | 2024-08-15 | 西海岸新区 | 烟台市标准计量检验检测中心
13 | 水泥 | 流通领域 | 矿渣硅酸盐水泥 | 黄岛区李玉春水泥销售部 | 92370211MA3N5FG89A | 青岛申飞鲁达水泥有限公司 | 2024.8.7// | P.S.B 32.5 | / | 合格 |  | 2024-08-15 | 西海岸新区 | 烟台市标准计量检验检测中心
14 | 水泥 | 流通领域 | 普通硅酸盐水泥 | 青岛雨泽霖灼建材有限公司 | 91370281MA955XM72X | 山东杰达新型建材有限责任公司 | 20240729// | P.O 42.5R | 洪双竹 | 合格 |  | 2024-08-15 | 西海岸新区 | 烟台市标准计量检验检测中心
15 | 水泥 | 流通领域 | 普通硅酸盐水泥 | 黄岛区李玉春水泥销售部 | 92370211MA3N5FG89A | 青岛申飞鲁达水泥有限公司 | 2024.8.12// | P.O 42.5 | / | 合格 |  | 2024-08-15 | 西海岸新区 | 烟台市标准计量检验检测中心
16 | 水泥 | 流通领域 | 复合硅酸盐水泥 | 黄岛区美华祥明建材行 | 92370211MA3T9EYW41 | 沂水创新山水水泥有限公司 | 2024.8.9// | P.C 42.5 | / | 合格 |  | 2024-08-14 | 西海岸新区 | 烟台市标准计量检验检测中心
17 | 水泥 | 生产领域 | 硅酸盐水泥 | 青岛即墨中联水泥有限公司 | 91370282682593252P | / | 2024.7.21/A005 | P.Ⅱ 52.5 | CUCC | 合格 |  | 2024-08-05 | 即墨区 | 烟台市标准计量检验检测中心
18 | 水泥 | 流通领域 | 矿渣硅酸盐水泥 | 平度市管绪东建材经营部 | 92370283MA3EGNQF3Q | 莒县城阳水泥有限公司 | 2024.08.07/BD7 | P·S·B 42.5 | 浮来山 | 合格 |  | 2024-08-09 | 平度市 | 烟台市标准计量检验检测中心
19 | 水泥 | 流通领域 | 矿渣硅酸盐水泥 | 黄岛区刘春卫建材经营部 | 92370211MA3NB4D23F | 日照市第三水泥厂 | 2024.7.14// | P·S·B 42.5 | / | 合格 |  | 2024-08-08 | 西海岸新区 | 烟台市标准计量检验检测中心
20 | 水泥 | 流通领域 | 矿渣硅酸盐水泥 | 即墨市凯顺源建材店 | 92370282MA3DK0BH25 | 莒县城阳水泥有限公司 | 20240811/RR11 | P.S.A 42.5R | 浮来山 | 合格 |  | 2024-08-12 | 即墨区 | 烟台市标准计量检验检测中心
21 | 水泥 | 流通领域 | 矿渣硅酸盐水泥 | 胶州市阡墨缘建材店 | 92370281MA3NBCCY0K | 青岛清正新型建材有限公司 | 2024814/QSD20 | P.S.A 32.5 | 清正 | 合格 |  | 2024-08-15 | 胶州市 | 烟台市标准计量检验检测中心
22 | 水泥 | 生产领域 | 普通硅酸盐水泥 | 山东山水水泥集团有限公司青岛分公司 | 9137021477352616X6 | / | 2024.8.3// | P.O 52.5 | / | 合格 |  | 2024-08-06 | 城阳区 | 烟台市标准计量检验检测中心
23 | 水泥 | 流通领域 | 普通硅酸盐水泥 | 莱西市洪涛建材装饰店 | 92370285MA3EC7GT9T | 烟台兴昊山水水泥有限公司 | 2024年7月13日/24CC-040 | P.O 42.5R | 山水东岳 | 合格 |  | 2024-08-06 | 莱西市 | 烟台市标准计量检验检测中心
24 | 水泥 | 流通领域 | 复合硅酸盐水泥 | 平度市王玉泉建材销售部 | 92370283MA3NYCQM74 | 沂水县第二水泥厂 | 2024年7月24日/C048 | P.C 42.5 | 通达中联TDCU | 合格 |  | 2024-08-05 | 平度市 | 烟台市标准计量检验检测中心
25 | 水泥 | 流通领域 | 复合硅酸盐水泥 | 莱西市术武建材商店 | 92370285MA3ELNLF9G | 招远玲珑水泥有限公司 | 2024年7月30日// | P.C 42.5 | 玲珑山 | 合格 |  | 2024-08-07 | 莱西市 | 烟台市标准计量检验检测中心
26 | 水泥 | 流通领域 | 复合硅酸盐水泥 | 即墨市凯顺源建材店 | 92370282MA3DK0BH25 | 青岛即墨中联水泥有限公司 | 20240809/PO25 | P.C 42.5 | CUCC | 合格 |  | 2024-08-12 | 即墨区 | 烟台市标准计量检验检测中心
27 | 水泥 | 流通领域 | 复合硅酸盐水泥 | 胶州市铺集镇四通商店 | 92370281MA3E5HNEXN | 青州中联水泥有限公司黄岛分公司 | 20240731/PC-004 | P.C 42.5 R | CUCC | 合格 |  | 2024-08-14 | 胶州市 | 烟台市标准计量检验检测中心
28 | 水泥 | 流通领域 | 复合硅酸盐水泥 | 胶州市泓耀建材经销处 | 92370281MA3D57N4XH | 枣庄山水水泥有限公司 | 20240808// | P.C 42.5 | 山水东岳 | 合格 |  | 2024-08-16 | 胶州市 | 烟台市标准计量检验检测中心
29 | 水泥 | 流通领域 | 复合硅酸盐水泥 | 莱西市孟琨商店 | 92370285MA3D4UXN67 | 招远鸿福双吉水泥有限公司 | 20240814/B1171 | P.C 42.5 R | 鸿福双吉 | 合格 |  | 2024-08-19 | 莱西市 | 烟台市标准计量检验检测中心
30 | 水泥 | 流通领域 | 复合硅酸盐水泥 | 青岛金辉艺建筑有限公司 | 91370285MAC5F9TC2Q | 莱阳市博莱建材有限公司 | 20240816// | P.C 42.5 | 博莱 | 合格 |  | 2024-08-20 | 莱西市 | 烟台市标准计量检验检测中心
31 | 水泥 | 流通领域 | 复合硅酸盐水泥 | 平度市阿丽建材门市部 | 92370283MA3E1DF79T | 青岛山水建新水泥有限公司 | 240817/24C4031 | P.C 42.5 | 山东东岳 | 合格 |  | 2024-08-21 | 平度市 | 烟台市标准计量检验检测中心
32 | 水泥 | 生产领域 | 复合硅酸盐水泥 | 青岛即墨中联水泥有限公司 | 91370282682593252P | / | 2024.8.2/C030 | P.C 42.5 | CUCC | 合格 |  | 2024-08-05 | 即墨区 | 烟台市标准计量检验检测中心
33 | 水泥 | 生产领域 | 普通硅酸盐水泥 | 青岛山水创新水泥有限公司 | 9137028167178263XF | / | 2024.8.6/24S5063 | P.O 52.5 | 山水东岳 | 合格 |  | 2024-08-07 | 胶州市 | 烟台市标准计量检验检测中心
34 | 水泥 | 流通领域 | 复合硅酸盐水泥 | 即墨市法意宏光建材经营部 | 92370282MA3L7N6Q37 | 五莲县天诚水泥有限公司 | 2024.7.18// | P.C 42.5 | / | 合格 |  | 2024-08-05 | 即墨区 | 烟台市标准计量检验检测中心
35 | 水泥 | 流通领域 | 普通硅酸盐水泥 | 黄岛区红伟源晟建材经销部 | 92370211MA94NXU62G | 青州中联水泥有限公司黄岛分公司 | 2024.7.29// | P.O 42.5 | / | 合格 |  | 2024-08-08 | 西海岸新区 | 烟台市标准计量检验检测中心
36 | 水泥 | 生产领域 | 普通硅酸盐水泥 | 青岛山水创新水泥有限公司 | 9137028167178263XF | / | 2024.8.6/24S6169 | P.O 42.5 | 山水东岳 | 合格 |  | 2024-08-07 | 胶州市 | 烟台市标准计量检验检测中心
37 | 水泥 | 生产领域 | 复合硅酸盐水泥 | 山东山水水泥集团有限公司青岛分公司 | 9137021477352616X6 | / | 2024.8.3// | P.C 42.5 | / | 合格 |  | 2024-08-06 | 城阳区 | 烟台市标准计量检验检测中心
38 | 水泥 | 生产领域 | 复合硅酸盐水泥 | 青岛清正新型建材有限公司 | 91370211667852631T | / | 2024.8.1/QC13 | P.C 42.5 | / | 合格 |  | 2024-08-07 | 西海岸新区 | 烟台市标准计量检验检测中心
39 | 水泥 | 生产领域 | 复合硅酸盐水泥 | 青岛山水创新水泥有限公司 | 9137028167178263XF | / | 2024.8.6/24SR4022 | P.C 42.5R | 山水东岳 | 合格 |  | 2024-08-07 | 胶州市 | 烟台市标准计量检验检测中心
40 | 水泥 | 流通领域 | 复合硅酸盐水泥 | 青岛喜乐居建材有限公司 | 91370211MA3R820E0X | 山东山水水泥集团有限公司 | 2024.8.1// | P.C 42.5 R | / | 合格 |  | 2024-08-08 | 西海岸新区 | 烟台市标准计量检验检测中心
备注：1、填写此表时，不合格产品信息在前、合格产品信息在后 2、上报材料时请删除斜体内容