## 监督检验报告信息
2024年硅酮密封胶产品质量市监督抽查结果
本次抽查了12家单位的20批次产品。其中，生产领域2家企业2批次，流通领域10家经销单位18批次。 监督抽查不合格产品检出率为5%。 依据GB 16776-2005《建筑用硅酮结构密封胶》、GB 33372-2020《胶粘剂挥发性有机化合物限量》、GB/T 14683-2017《硅硐和改性硅酮建筑密封胶》等标准，对VOC含量，下垂度，表干时间，弹性恢复率，拉伸模量，浸水后定伸粘结性，烷烃增塑剂，硬度，拉伸粘结性，热老化等10个项目进行了检验。 抽查发现有1家企业的1批次产品不符合相关标准要求，不合格项目为：VOC含量。我局已依法对不合格产品开始了后处理工作。 具体抽查结果见附件。
附件
2024年硅酮密封胶产品质量市级监督抽查结果汇总表
序号 | 抽样领域 | 产品名称 | 受检单位名称 | 统一社会信用代码 | 标称生产者名称 | 生产日期或批号 | 规格型号 | 商标 | 抽查结果 | 不合格项目 | 抽样日期 | 行政区划 | 承检单位
1 | 流通领域 | 彩色硅酮胶 | 四方区正恒信建材批发部 | 92370203MA3E7DE67G | 广州市白云区杰恩特密封材料厂 | —/20250212（有效期） | 300mL/支 | 冠祥 | 不合格 | VOC含量 | 2024-08-02 | 市北区 | 青岛市产品质量检验研究院
2 | 流通领域 | 阳光房专用胶 | 青岛天成鑫业建筑材料有限公司 | 91370213MA3RA8724D | 广东欧利雅化工有限公司 | 2024-05-05/— | 590mL/支 | 金辉交点 | 所检项目符合标准 | / | 2024-08-15 | 李沧区 | 青岛市产品质量检验研究院
3 | 流通领域 | 高性能工程用硅酮耐候胶888 | 青岛天成鑫业建筑材料有限公司 | 91370213MA3RA8724D | 广东欧利雅化工有限公司 | 2024-07-10/— | 500mL/支 | 欧利雅 | 所检项目符合标准 | / | 2024-08-15 | 李沧区 | 青岛市产品质量检验研究院
4 | 流通领域 | 995中性硅酮结构胶 | 城阳区吉星达五金店 | 92370214MABQD7X6X6 | 上海函霏化工科技有限公司 | —/2025-04-15（有效期） | 590mL/支 | / | 所检项目符合标准 | / | 2024-08-15 | 城阳区 | 青岛市产品质量检验研究院
5 | 流通领域 | WS200中性硅酮耐候胶 | 青岛天成鑫业建筑材料有限公司 | 91370213MA3RA8724D | 北京东方雨虹防水技术股份有限公司 | 2024-01-30/— | 500mL/支 本体型胶粘剂 | / | 所检项目符合标准 | / | 2024-08-15 | 李沧区 | 青岛市产品质量检验研究院
6 | 流通领域 | 高级硅酮耐候密封胶 | 城阳区吉星达五金店 | 92370214MABQD7X6X6 | 湖北君邦新材料科技有限公司 | —/2025-01-05（有效期） | 500mL/支 | 君邦 | 所检项目符合标准 | / | 2024-08-15 | 城阳区 | 青岛市产品质量检验研究院
7 | 生产领域 | LEDAR-S168硅酮耐候密封胶 | 青岛力达化学有限公司 | 91370281760295964R | / | 2024-08-20/— | 590mL/支 SR-I-Gn-25HM | 力达 | 所检项目符合标准 | / | 2024-08-21 | 胶州市 | 青岛市产品质量检验研究院
8 | 流通领域 | 硅酮结构密封胶 | 青岛市李沧区永旭装饰材料总汇 | 92370213MA3E6K9F21 | 肇庆浩宏新材料有限公司 | 2024-04-27/— | 790g/支 | 银领时代 | 所检项目符合标准 | / | 2024-08-14 | 李沧区 | 青岛市产品质量检验研究院
9 | 流通领域 | 995硅酮结构胶 | 崂山区东兴顺盛五金机电店（个体工商户） | 92370212MADFKA3MXE | 广州乐枫建材有限公司 | 2024-07-25/— | 590mL/支 | 图形商标 | 所检项目符合标准 | / | 2024-08-14 | 崂山区 | 青岛市产品质量检验研究院
10 | 流通领域 | 中性硅酮结构胶 | 崂山区中宝通五金店 | 92370212MA3EE63904 | 广州德克曼胶业有限公司 | 2024-02-26/— | 590mL/支 | 信佰力 | 所检项目符合标准 | / | 2024-08-14 | 崂山区 | 青岛市产品质量检验研究院
11 | 流通领域 | K-995中性结构密封胶 | 青岛市李沧区永旭装饰材料总汇 | 92370213MA3E6K9F21 | 广州雷盛化工有限公司 | 2024-04-02/— | 590mL/支 | 雷森 | 所检项目符合标准 | / | 2024-08-14 | 李沧区 | 青岛市产品质量检验研究院
12 | 流通领域 | 大板玻璃、鱼缸专用胶 | 青岛市李沧区永旭装饰材料总汇 | 92370213MA3E6K9F21 | 佛山市南海区建华胶粘实业有限公司 | 2024-05-28/— | 300mL/支 | 梅城 | 所检项目符合标准 | / | 2024-08-14 | 李沧区 | 青岛市产品质量检验研究院
13 | 流通领域 | 高级硅酮玻璃胶 | 四方区正恒信建材批发部 | 92370203MA3E7DE67G | 辉檀（安徽）新材料科技有限公司 | —/20250717（有效期） | 300mL/支 | 瓦肯 | 所检项目符合标准 | / | 2024-08-02 | 市北区 | 青岛市产品质量检验研究院
14 | 流通领域 | 中性硅酮结构胶 | 四方区正安顺通装饰材料商行 | 92370203MA3E54FU42 | 山东绿贝尔农化有限公司胶业分公司 | 2024-05-10/— | 590mL/支 | 华优达 | 所检项目符合标准 | / | 2024-08-02 | 市北区 | 青岛市产品质量检验研究院
15 | 流通领域 | 硅酮结构密封胶 | 青岛市四方区威尔泰装饰材料总汇 | 92370203MA3E42NT6Q | 佛山市南海区建华胶粘实业有限公司 | 2024-03-05/240229340035 | 590mL/支 黑色 | 千里马 | 所检项目符合标准 | / | 2024-08-02 | 市北区 | 青岛市产品质量检验研究院
16 | 流通领域 | 硅酮结构密封胶 | 青岛市四方区威尔泰装饰材料总汇 | 92370203MA3E42NT6Q | 潍坊百弘胶业有限公司 | 2024-06-13/— | 590mL/支 瓷白 | / | 所检项目符合标准 | / | 2024-08-02 | 市北区 | 青岛市产品质量检验研究院
17 | 流通领域 | 中性硅酮耐候密封胶 | 青岛嘉泰欣新材料有限公司 | 91370203MA7LP679XL | 山东三泽硅胶有限公司 | 2024-07-09/— | 590mL/支 | 三泽硅胶 | 所检项目符合标准 | / | 2024-08-02 | 市北区 | 青岛市产品质量检验研究院
18 | 流通领域 | 耐候性硅酮密封胶 | 青岛嘉泰欣新材料有限公司 | 91370203MA7LP679XL | 杭州之江有机硅化工有限公司 | 2024-06-27/— | 500mL/支 JS-2000 35级 | 金鼠 | 所检项目符合标准 | / | 2024-08-02 | 市北区 | 青岛市产品质量检验研究院
19 | 流通领域 | 硅酮结构密封胶 | 青岛嘉泰欣新材料有限公司 | 91370203MA7LP679XL | 广州市高士实业有限公司 | 2024-04-20/— | 590mL/支 | 高士 | 所检项目符合标准 | / | 2024-08-02 | 市北区 | 青岛市产品质量检验研究院
20 | 生产领域 | 高级硅酮耐候胶 | 锋泾（中国）建材集团有限公司 | 91370281794004053F | / | 2024-07-16/— | 590mL/支 FJ-888 SR-I-F-35HM 本体型 | 锋泾 | 所检项目符合标准 | / | 2024-07-24 | 胶州市 | 青岛市产品质量检验研究院