## 监督检验报告信息
2024年溶剂型木器涂料产品质量市监督抽查结果
本次抽查了生产领域2家企业4批次产品。所检项目全部符合标准。 依据GB 18581-2020《木器涂料中有害物质限量》、GB/T 23997-2009《室内装饰装修用溶剂型聚氨酯木器涂料》、GB/T 23998-2009《室内装饰装修用溶剂型硝基木器涂料》等标准，对铅笔硬度（擦伤），附着力（划格间距2mm），耐干热性[（90±2）°C，15min]，耐水性（24h），耐碱性（2h），耐醇性（8h），耐磨性（750g，500r），VOC含量，乙二醇醚及醚酯总和含量（限乙二醇甲醚、乙二醇甲醚醋酸酯、乙二醇乙醚、乙二醇乙醚醋酸酯、乙二醇二甲醚、乙二醇二乙醚、二乙二醇二甲醚、三乙二醇二甲醚），苯含量，甲苯与二甲苯（含乙苯）总和含量，卤代烃总和含量（限二氯甲烷、三氯甲烷、四氯化碳、1，1-二氯乙烷、1，2-二氯乙烷、1，1，1-三氯乙烷、1，1，2-三氯乙烷、1，2-二氯丙烷、1，2，3-三氯丙烷、三氯乙烯、四氯乙烯），游离二异氰酸酯总和含量[限甲苯二异氰酸酯（TDI）、六亚甲基二异氰酸酯（HDI）]，多环芳烃总和含量（限萘、蒽），甲醇含量，邻苯二甲酸脂总和含量[限邻苯二甲酸二丁酯（DBP）、邻苯二甲酸丁苄酯（BBP）、邻苯二甲酸二异辛酯（DEHP）、邻苯二甲酸二辛脂（DNOP）、邻苯二甲酸二异壬脂（DINP）、邻苯二甲酸二异癸脂（DIDP）]等16个项目进行了检验。 具体抽查结果见附件。
附件
2024年溶剂型木器涂料产品质量市级监督抽查结果汇总表
序号 | 抽样领域 | 产品名称 | 受检单位名称 | 统一社会信用代码 | 标称生产者名称 | 生产日期或批号 | 规格型号 | 商标 | 抽查结果 | 不合格项目 | 抽样日期 | 行政区划 | 承检单位
1 | 生产领域 | 聚氨酯清漆（底漆） | 三有（青岛）制漆有限公司 | 91370281737259252X | / | 2024-07-18/— | 16kg/桶 QS-3100 | 图形商标 | 所检项目符合标准 | / | 2024-07-25 | 胶州市 | 青岛市产品质量检验研究院
2 | 生产领域 | 聚氨酯清漆（面漆） | 三有（青岛）制漆有限公司 | 91370281737259252X | / | 2024-06-28/— | 16kg/桶 QF-410 | 图形商标 | 所检项目符合标准 | / | 2024-07-25 | 胶州市 | 青岛市产品质量检验研究院
3 | 生产领域 | PU净味改性清底漆 | 青岛展辰新材料有限公司 | 913702836678663556 | / | 2024-07-04/— | 20kg/桶 SPZ4031 | 展辰 | 所检项目符合标准 | / | 2024-07-16 | 平度市 | 青岛市产品质量检验研究院
4 | 生产领域 | NC清底漆 | 青岛展辰新材料有限公司 | 913702836678663556 | / | 2024-06-18/— | 20kg/桶 HNZ4001 | 展辰 | 所检项目符合标准 | / | 2024-07-16 | 平度市 | 青岛市产品质量检验研究院