## 监督检验报告信息
2024年橡胶软管和软管组合件产品质量市监督抽查结果
本次抽查了生产领域4家企业的8批次产品。所检项目全部符合标准。 依据GB/T 3683－2023《橡胶软管及软管组合件 油基或水基流体适用的钢丝编织增强液压型范》等标准，对验证压力，耐臭氧性能，最小弯曲半径，低温曲挠性能，最大工作压力下的长度变化，层间粘合性能，脉冲性能，最小爆破压力，软管组合件的泄漏等9个项目进行了检验。 具体抽查结果见附件。
附件
2024年橡胶软管和软管组合件产品质量市级监督抽查结果汇总表
序号 | 抽样领域 | 产品名称 | 受检单位名称 | 统一社会信用代码 | 标称生产者名称 | 生产日期或批号 | 规格型号 | 商标 | 抽查结果 | 不合格项目 | 抽样日期 | 行政区划 | 承检单位
1 | 生产领域 | 钢丝编织增强液压橡胶软管和软管组合件 | 青岛青橡橡胶有限公司 | 91370211675282624G | / | 2024-07-30/— | 2SN/12.5/28.0MPa | QINGFLEX | 所检项目符合标准 | / | 2024-07-30 | 西海岸新区 | 青岛市产品质量检验研究院
2 | 生产领域 | 钢丝编织增强液压橡胶软管和软管组合件 | 青岛青橡橡胶有限公司 | 91370211675282624G | / | 2024-07-30/— | 2SN/10/33.0MPa | QINGFLEX | 所检项目符合标准 | / | 2024-07-30 | 西海岸新区 | 青岛市产品质量检验研究院
3 | 生产领域 | 钢丝编织增强液压橡胶软管和软管组合件 | 青岛协荣液压技术有限公司 | 913702147735484570 | / | 2024-07-31/— | R2AT/19/21.0MPa | ETERNA | 所检项目符合标准 | / | 2024-07-31 | 城阳区 | 青岛市产品质量检验研究院
4 | 生产领域 | 钢丝编织增强液压橡胶软管和软管组合件 | 青岛协荣液压技术有限公司 | 913702147735484570 | / | 2024-07-31/— | R1AT/10/18.0MPa | ETERNA | 所检项目符合标准 | / | 2024-07-31 | 城阳区 | 青岛市产品质量检验研究院
5 | 生产领域 | 钢丝编织增强液压橡胶软管和软管组合件 | 青岛橡六胶管有限公司 | 91370285756912800W | / | 2024-07-05/— | 1SN-08-12.5（1SN/ 12.5/16.0MPa） | LEAD-FLEX | 所检项目符合标准 | / | 2024-07-05 | 莱西市 | 青岛市产品质量检验研究院
6 | 生产领域 | 钢丝编织增强液压橡胶软管和软管组合件 | 青岛橡六胶管有限公司 | 91370285756912800W | / | 2024-07-05/— | 2SN-10-16（2SN/16/25.0MPa） | LEAD-FLEX | 所检项目符合标准 | / | 2024-07-05 | 莱西市 | 青岛市产品质量检验研究院
7 | 生产领域 | 钢丝编织增强液压橡胶软管和软管组合件 | 派克汉尼汾流体连接件（青岛）有限公司 | 913702227975241699 | / | 2024-08-07/— | 1SN/12.5/16.0MPa | Parker | 所检项目符合标准 | / | 2024-08-07 | 城阳区 | 青岛市产品质量检验研究院
8 | 生产领域 | 钢丝编织增强液压橡胶软管和软管组合件 | 派克汉尼汾流体连接件（青岛）有限公司 | 913702227975241699 | / | 2024-08-07/— | 2SN/16/25.0MPa | Parker | 所检项目符合标准 | / | 2024-08-07 | 城阳区 | 青岛市产品质量检验研究院