## 监督检验报告信息 (2)
2025年瓷砖胶粘剂产品质量市监督抽查结果
本次抽查20批次产品，其中生产领域10批次、流通领域10批次。 经检验，不合格1批次。对发现的不合格产品，我局已依法开展了后处理工作。具体抽查结果见附件。
附件
2025年瓷砖胶粘剂产品质量市级监督抽查结果汇总表
序号 | 抽样领域 | 产品名称 | 受检单位名称 | 统一社会信用代码 | 标称生产者名称 | 生产日期或批号 | 规格型号 | 商标 | 抽查结果 | 不合格项目 | 抽样日期 | 行政区划 | 承检单位
1 | 流通领域 | 瓷砖胶 | 即墨区高颖装饰材料店（个体工商户） | 92370282MA3EFBXY55 | 广东青龙新材料有限公司 | 2025-06-19/— | C1 20kg/袋 | 青龙 | 不合格 | 晾置时间≥20min，拉伸粘结强度；冻融循环后拉伸粘结强度；热老化后拉伸粘结强度；浸水后拉伸粘结强度 | 2025-07-28 | 即墨区 | 青岛市产品质量检验研究院
2 | 生产领域 | 瓷砖胶 C520 | 山东尚品居科技发展有限公司 | 91370282MA3MXH4042 | / | 2025-04-13/— | 20kg/袋 C2型 | 尚品居 | 所检项目符合标准 | / | 2025-06-17 | 即墨区 | 青岛市产品质量检验研究院
3 | 生产领域 | 超强力瓷砖胶 | 青岛鲁晨美居建筑材料有限公司 | 91370214MA3CBDKY47 | / | 2025-06-10/— | 20kg/袋 C1型 | 鲁晨 | 所检项目符合标准 | / | 2025-06-18 | 即墨区 | 青岛市产品质量检验研究院
4 | 生产领域 | 实用瓷砖胶 | 青岛润浩盛鑫建材有限公司 | 91370282MA3MR8ED7H | / | 2025-06-12/— | 20kg/袋 C1型 | 浩琪 | 所检项目符合标准 | / | 2025-06-18 | 即墨区 | 青岛市产品质量检验研究院
5 | 生产领域 | 石材粘结剂（陶瓷砖胶粘剂） | 山东环球一品居建筑科技有限公司 | 91370214053081158X | / | 2025-05-23/— | 20kg/袋 C1型 | 图形商标 | 所检项目符合标准 | / | 2025-06-19 | 城阳区 | 青岛市产品质量检验研究院
6 | 生产领域 | 超强力瓷砖胶 | 一点红（青岛）建材科技有限公司 | 91370282X14307839J | / | 2025-05-10/— | 20kg/袋 C2 | 图形商标 | 所检项目符合标准 | / | 2025-07-01 | 即墨区 | 青岛市产品质量检验研究院
7 | 流通领域 | 三棵树瓷砖胶 | 城阳区莫莫家装饰材料店 | 92370214MAC3T84D3T | 福建三棵树建筑材料有限公司 | 2025-06-24/20250624QD111 | 20kg/袋 C1 | / | 所检项目符合标准 | / | 2025-07-02 | 城阳区 | 青岛市产品质量检验研究院
8 | 流通领域 | 大砖瓷砖胶 | 市北区鸿运澎达建材商行 | 92370203MA3F5CCY04 | 德高（广州）建材有限公司 | 2024-11-25/— | 20kg/袋 C1 | Davco | 所检项目符合标准 | / | 2025-07-03 | 市北区 | 青岛市产品质量检验研究院
9 | 流通领域 | 超好贴瓷砖胶 | 市北区华丽永康建材商店 | 92370203MA3MN8L54A | 立邦装饰材料（广州）有限公司 | 2025-03-19/QSAS | 20kg/袋 | / | 所检项目符合标准 | / | 2025-07-04 | 市北区 | 青岛市产品质量检验研究院
10 | 生产领域 | 大理石马赛克玻化砖专用粘结剂 | 青岛市满城新装饰材料厂 | 91370203MA3C5TKA9K | / | 2025-02-18/— | 25kg/包 C1 | 满城新 | 所检项目符合标准 | / | 2025-07-08 | 市北区 | 青岛市产品质量检验研究院
11 | 流通领域 | SG201强效瓷砖胶 | 青岛德瑞鑫诚商贸有限公司 | 91370213MA3CEKFL11 | 森固（山东）新材料有限公司 | 2025-03-25/— | 20kg/包 C1 | 森固 | 所检项目符合标准 | / | 2025-07-08 | 李沧区 | 青岛市产品质量检验研究院
12 | 流通领域 | 瓷砖胶霸 | 青岛德瑞鑫诚商贸有限公司 | 91370213MA3CEKFL11 | 上海牛元工贸有限公司 | 2025-06-03/20250603012-20185 | C1 20kg/包 | 牛元 | 所检项目符合标准 | / | 2025-07-08 | 李沧区 | 青岛市产品质量检验研究院
13 | 流通领域 | 雨虹C200玻化砖瓷砖胶 | 市南区跃诚建材销售店（个体工商户） | 92370202MAECA2PG3R | 北京东方雨虹防水技术股份有限公司 | 2024-07-19/— | 20kg/包 C1 | 东方雨虹 | 所检项目符合标准 | / | 2025-07-08 | 市南区 | 青岛市产品质量检验研究院
14 | 流通领域 | 高强瓷砖胶粘剂 | 青岛恒通鑫源建材有限公司 | 91370203334036521F | 青岛恒通鑫源建材有限公司 | 2025-06-20/— | 20kg/包 C1 | 海风格 | 所检项目符合标准 | / | 2025-07-10 | 市北区 | 青岛市产品质量检验研究院
15 | 流通领域 | 玻化砖粘结剂 | 李沧区方龙发装饰材料经销处 | 92370213MA3E44PB70 | 北新集团建材股份有限公司 | 2025-05-16/— | 20kg/包 C1 | 龙牌领航 | 所检项目符合标准 | / | 2025-07-10 | 李沧区 | 青岛市产品质量检验研究院
16 | 生产领域 | 瓷砖胶粘剂 | 青岛壁中海装饰材料有限公司 | 91370212334062914R | / | 2024-12-22/— | 20kg/袋 C1 | / | 所检项目符合标准 | / | 2025-07-17 | 即墨区 | 青岛市产品质量检验研究院
17 | 生产领域 | 柔性大板瓷砖胶 | 青岛鸿福居建筑科技有限公司 | 91370282MA3CJRL718 | / | 2025-04-14/— | 20kg/袋 C2TES1 | 鸿福居 | 所检项目符合标准 | / | 2025-07-17 | 即墨区 | 青岛市产品质量检验研究院
18 | 生产领域 | 瓷砖胶 | 青岛美乐居装饰材料有限公司 | 91370211572063701F | / | 2025-06-22/— | 20kg/袋 C1 | 图形商标 | 所检项目符合标准 | / | 2025-07-18 | 西海岸新区 | 青岛市产品质量检验研究院
19 | 生产领域 | 瓷砖粘接剂 | 青岛润缘防水建材开发有限公司 | 91370211595267619C | / | 2025-07-18/— | 25kg/袋 C1 | 润缘 | 所检项目符合标准 | / | 2025-07-18 | 西海岸新区 | 青岛市产品质量检验研究院
20 | 流通领域 | 鲁邦瓷砖胶 | 即墨区东方俊龙家居店 | 92370282MA3UT7RP3T | 湖北鲁邦建材股份有限公司 | 2025-06-17/— | 20kg/袋 大砖（Ⅱ型）C1 | 图形商标 | 所检项目符合标准 | / | 2025-07-28 | 即墨区 | 青岛市产品质量检验研究院