## Sheet1
2026年塑料购物袋产品质量市级监督抽查结果
本次抽查20批次产品。其中，生产领域2批次，流通领域18批次。 经检验，未发现不合格项目。具体抽查结果见附件。
附件
2026年塑料购物袋产品质量市级监督抽查结果汇总表
序号 | 抽检领域 | 产品名称 | 受检单位名称 | 受检单位地址 | 标称生产者名称 | 标称生产者地址 | 生产日期/批号 | 规格型号 | 商标 | 抽查结果 | 不合格项目 | 标准值 | 检验结果 | 抽样日期 | 行政区划 | 承检单位
1 | 生产领域 | 非食品直接接触用生物降解塑料购物袋 | 青岛周氏塑料包装有限公司 | 青岛市城阳区棘洪滩街道双元路西侧（双元路212号） | 青岛周氏塑料包装有限公司 | 青岛市城阳区棘洪滩街道双元路西侧（双元路212号） | 2026-04-10/— | 340×（120+35×2）mm×0.025mm 1kg | / | 所检项目符合标准 | / | / | / | 2026-04-14 | 城阳区 | 青岛市产品质量检验研究院
2 | 生产领域 | 非食品接触用塑料购物袋 | 青岛平度宇洁降解塑料有限公司 | 青岛市平度市紫荆路12号 | 青岛平度宇洁降解塑料有限公司 | 青岛市平度市紫荆路12号 | 2026-02-05/— | 530mm×（300+140）mm×0.03mm 承重：3kg | / | 所检项目符合标准 | / | / | / | 2026-04-14 | 平度市 | 青岛市产品质量检验研究院
3 | 流通领域 | 生物降解购物袋 | 李沧区嘉航尚品便利超市 | 山东省青岛市李沧区重庆中路925号大枣园社区28号门头 | 青岛一力工业品制造有限公司 | 山东省青岛市胶州市李哥庄镇沽河大街中南空港新基建智造项目6-1-101/6-2-101 | —/— | 540×（295+72.5×2）×0.04mm 5kg | / | 所检项目符合标准 | / | / | / | 2026-04-14 | 李沧区 | 青岛市产品质量检验研究院
4 | 流通领域 | 生物降解购物袋 | 青岛利客来集团城阳购物广场有限公司 | 青岛市城阳区正阳路388号 | 青岛一力工业品制造有限公司 | 山东省青岛市胶州市李哥庄镇沽河大街中南空港新基建智造谷项目6-1-101/6-2-101 | —/— | 560×（310+75×2）×0.05mm 5kg | / | 所检项目符合标准 | / | / | / | 2026-04-15 | 城阳区 | 青岛市产品质量检验研究院
5 | 流通领域 | 可堆肥化降解生物降解塑料购物袋 | 青岛即墨振华大润发商业有限公司 | 山东省青岛市即墨市振华街93号负一层 | 内蒙古洁天下塑业科技有限公司 | 内蒙古自治区锡林郭勒盟太仆寺旗宝昌镇纸塑包装产业园1号 | 2026-03-11/— | 615mm×（415+200）mm×0.035mm 公称承重：8kg | / | 所检项目符合标准 | / | / | / | 2026-04-15 | 即墨区 | 青岛市产品质量检验研究院
6 | 流通领域 | 非食品直接接触用生物降解塑料购物袋 | 即墨区启与鸣便利店 | 山东省青岛市即墨区通济街道宝龙广场M1-L1-087-1号 | 青岛中汇佳品包装材料有限公司 | 山东省青岛市市北区辽阳西路6号-丁户 | 2026-03-14/— | 450mm×（215+62.5×2）mm×0.04mm 2kg | / | 所检项目符合标准 | / | / | / | 2026-04-15 | 即墨区 | 青岛市产品质量检验研究院
7 | 流通领域 | 生物降解购物袋 | 青岛利客来集团城阳购物广场有限公司 | 青岛市城阳区正阳路388号 | 青岛一力工业品制造有限公司 | 山东省青岛市胶州市李哥庄镇沽河大街中南空港新基建智造谷项目6-1-101/6-2-101 | —/— | 620×（400+100×2）×0.05mm 6kg | / | 所检项目符合标准 | / | / | / | 2026-04-15 | 城阳区 | 青岛市产品质量检验研究院
8 | 流通领域 | 生物降解塑料购物袋 | 青岛丽达李沧购物中心有限公司 | 山东省青岛市李沧区铜川路216号1号楼101户 | 青岛周氏塑料包装有限公司 | 青岛市城阳区棘洪滩街道双元路西侧（双元路212号） | —/— | 550×（350+80×2）×0.036mm 承重4kg | / | 所检项目符合标准 | / | / | / | 2026-04-15 | 李沧区 | 青岛市产品质量检验研究院
9 | 流通领域 | 非食品直接接触用生物降解塑料购物袋 | 青岛金鼎广场有限公司 | 山东省青岛市崂山区海尔路83号 | 青岛周氏塑料包装有限公司 | 青岛市城阳区棘洪滩街道双元路西侧（双元路212号） | —/— | 500mm×（280+70×2）mm×0.035mm 2kg | / | 所检项目符合标准 | / | / | / | 2026-04-17 | 崂山区 | 青岛市产品质量检验研究院
10 | 流通领域 | 非食品直接接触用生物降解塑料购物袋 | 上海麦德龙商贸有限公司青岛分公司 | 山东省青岛市市北区重庆南路116号-1 | 吉林省开顺新材料有限公司 | 长春九台经济开发区卡伦工业南区经二路3号 | 2026-01-17/— | 620mm×（500+200）mm×0.05mm 承重：10kg | / | 所检项目符合标准 | / | / | / | 2026-04-17 | 市北区 | 青岛市产品质量检验研究院
11 | 流通领域 | 非食品直接接触用生物降解塑料购物袋 | 青岛屈臣氏个人用品商店有限公司合肥路分店 | 青岛市市北区合肥路672号三层T330 | 重庆市联发塑料科技股份有限公司 | 重庆市九龙坡区谢家湾文化七村25栋３-１ | —/— | （457+38）×353×0.08mm 承重：3.5kg | / | 所检项目符合标准 | / | / | / | 2026-04-17 | 市北区 | 青岛市产品质量检验研究院
12 | 流通领域 | 非食品接触用塑料购物袋 | 李沧区赞赞美美便利店 | 山东省青岛市李沧区书院路37号书院万达广场1F层1016、1017A商铺 | 名创优品（广州）有限责任公司 | 广州市荔湾区康王中路486号1402室（部位：自编A） | 2026-02-02/— | 360mm×（80+400）mm×0.055mm 3kg | / | 所检项目符合标准 | / | / | / | 2026-04-22 | 李沧区 | 青岛市产品质量检验研究院
13 | 流通领域 | 非食品直接接触用降解塑料购物袋 | 青岛十八家家悦超市有限公司悦荟店 | 山东省青岛市市北区人民路269号L2-17-21 | 山东荣光实业有限公司 | 荣成市经济技术开发区工业园 | 2025-11-23/— | 540mm×（300+70×2）mm×0.040mm 3kg | / | 所检项目符合标准 | / | / | / | 2026-04-21 | 市北区 | 青岛市产品质量检验研究院
14 | 流通领域 | 非食品接触用塑料购物袋 | 李沧区赞赞美美便利店 | 山东省青岛市李沧区书院路37号书院万达广场1F层1016、1017A商铺 | 名创优品（广州）有限责任公司 | 广州市荔湾区康王中路486号1402室（部位：自编A） | 2025-10-30/— | 490mm×（80+500）mm×0.06mm 5kg | / | 所检项目符合标准 | / | / | / | 2026-04-22 | 李沧区 | 青岛市产品质量检验研究院
15 | 流通领域 | 塑料购物袋 | 即墨区贰零伍可好便利店（个体工商户） | 山东省青岛市即墨区岙兰路1137号宝龙广场一层M1-L1-115号商铺 | 青岛坤鹏塑料制品有限公司 | 山东省青岛市市北区四流南路10号1号楼青安大厦五楼501、502 | —/— | 450mm×（215+62.5×2）mm×0.03mm 2kg | / | 所检项目符合标准 | / | / | / | 2026-04-23 | 即墨区 | 青岛市产品质量检验研究院
16 | 流通领域 | 非食品接触用生态降解塑料购物袋 | 山东潍坊百货集团股份有限公司即墨中百佳乐家超市 | 青岛即墨市鹤山路599号 | 潍坊中百实业发展有限公司 | 奎文区廿里堡车站一街7号 | —/— | 480×（300+70×2）×0.03mm 3kg | / | 所检项目符合标准 | / | / | / | 2026-04-23 | 即墨区 | 青岛市产品质量检验研究院
17 | 流通领域 | 非食品接触用生态降解塑料购物袋 | 山东潍坊百货集团股份有限公司即墨中百佳乐家超市 | 青岛即墨市鹤山路599号 | 潍坊中百实业发展有限公司 | 奎文区廿里堡车站一街七号 | —/— | 600×（400+100×2）×0.03mm 5kg | / | 所检项目符合标准 | / | / | / | 2026-04-23 | 即墨区 | 青岛市产品质量检验研究院
18 | 流通领域 | 塑料购物袋 | 即墨区贰零伍可好便利店（个体工商户） | 山东省青岛市即墨区岙兰路1137号宝龙广场一层M1-L1-115号商铺 | 青岛坤鹏塑料制品有限公司 | 山东省青岛市市北区四流南路10号1号楼青安大厦五楼501、502 | —/— | 550mm×（350+70×2）mm×0.03mm 4kg | / | 所检项目符合标准 | / | / | / | 2026-04-23 | 即墨区 | 青岛市产品质量检验研究院
19 | 流通领域 | 非食品直接接触用生物降解塑料购物袋 | 上海华润万家超市有限公司青岛万象城店 | 青岛市市南区山东路6号甲（华润万象城）B120商铺 | 广东崇熙环保科技有限公司 | 深圳市深汕特别合作区鹅埠镇深汕大道北侧崇熙环保工业园 | 2026-03-06/— | 510mm×（305+140）mm×0.05mm 5kg | / | 所检项目符合标准 | / | / | / | 2026-04-24 | 市南区 | 青岛市产品质量检验研究院
20 | 流通领域 | 非食品直接接触用生物降解塑料购物袋 | 上海华润万家超市有限公司青岛万象城店 | 青岛市市南区山东路6号甲（华润万象城）B120商铺 | 广东崇熙环保科技有限公司 | 深圳市深汕特别合作区鹅埠镇深汕大道北侧崇熙环保工业园 | 2026-03-06/— | 660mm×（431+203）mm×0.05mm 7kg | / | 所检项目符合标准 | / | / | / | 2026-04-24 | 市南区 | 青岛市产品质量检验研究院